## CFX-1
[5 empty] | POTRUBNÍ TŘÍDA / PIPING CLASS | [12 empty] | CFX
[5 empty] | Jmenovitý tlak - PN Rating |  | 16 |  |  | Pracovní teplota Operating temp. (min-max) °C |  |  | -20 ÷ 205 |  |  | Úprava těsnících ploch přírub Flange facing |  | EN 1092-1 B1 (hrubá lišta / RF)
PZP ŠTRAMBERK |  |  |  |  | Přídavek na korozi (mm) Corr. Allow. |  | 2 |  |  | Material trubek/ tvarovek / přírub Pipe/Fit/Flange |  |  | L245NE |  |  | Drsnost těsnící plochy Smoothing |  | 3,2 - 12,5 mm
Rozměry / Dimensions | DN |  |  |  | 15 | 20 |  |  | 25 |  | 40 |  |  | 50 |  | 65 | 80 |  | 100
| D-vnější f |  |  |  | 21.3 | 26.9 |  |  | 33.7 |  | 48.3 |  |  | 60.3 |  | 76.1 | 88.9 |  | 114.3
| TR - tl. (řada ISO 4200 ) |  |  |  | 4 (G) | 4 (G) |  |  | 4 |  | 4 |  |  | 4 (F) |  | 4 | 4 |  | 4
| Tvarovky-tl. (řada EN 10253-2) |  |  |  | 4 (5) | 4 (5) |  |  | 4 (4) |  | 4 (4) |  |  | 4 (4) |  | 4 | 4 (3) |  | 4
| DN |  |  |  | 150 | 200 |  |  | 250 |  | 300 |  |  | 350 |  | 400 | 500 |  | 600
| D-vnější f |  |  |  | 168.3 | 219.1 |  |  | 273 |  | 323.9 |  |  | 355.6 |  | 406.4 | 508 |  | 610
| TR - tl. (řada ISO 4200 ) |  |  |  | 4,5 (E) | 4.5 |  |  | 5 |  | 5.6 |  |  | 5.6 |  | 6.3 | 6.3 |  | 12,5 (E)
| Tvarovky-tl. (řada EN 10253-2) |  |  |  | 4,5 (2) | 4,5 (1) |  |  | 5 (1) |  | 5,6 (1) |  |  | 5,6 (1) |  | 6,3 (1) | 6,3 (6,3) |  | 12,5 (3)
Pr. látky / Media
ZEMNÍ PLYN - ODPLYN
Triethylenglykol (TEG) - max. pracovní tlak 0,49 MPa (g), max. pracovní teplota +205°C
| Kód |  | Druh a rozsah používaných dílců | [7 empty] | Materiál |  |  |  | Norma / TDP |  |  | Atest
Trubky/Tubes | TR |  | Trubka ocelová / Pipe | [7 empty] | L245NE |  |  |  | ČSN ISO 4200
|  |  |  | DN15÷600 | [10 empty] | ČSN EN ISO 3183,
příloha M
Tvarovky / Fittings | OH |  | Oblouk 90°, 45° Tvar 5D / Elbow 90°, 45° | [7 empty] | uklidněná uhlíková ocel |  |  |  | ČSN EN 10253-2 typ A |  |  | dle technické
|  |  |  | DN15÷600 | [6 empty] | (Rt0,5>=245MPa) | [6 empty] | specifikace
| TE |  | Te-kus, Te-kus red. / Tee equal, Tee reducing | [7 empty] | uklidněná uhlíková ocel |  |  |  | ČSN EN 10253-2 typ A |  |  | dle technické
|  |  |  | DN15÷600 | [6 empty] | (Rt0,5>=245MPa) | [6 empty] | specifikace
| RC |  | Redukce K / Concentric Reducer | [7 empty] | uklidněná uhlíková ocel |  |  |  | ČSN EN 10253-2 typ A |  |  | dle technické
|  |  |  | DN15÷600 | [6 empty] | (Rt0,5>=245MPa) | [6 empty] | specifikace
| RE |  | Redukce E / Eccentric reducer | [7 empty] | uklidněná uhlíková ocel |  |  |  | ČSN EN 10253-2 typ A |  |  | dle technické
|  |  |  | DN15÷600 | [6 empty] | (Rt0,5>=245MPa) | [6 empty] | specifikace
| DN |  | Dno klenuté / Cap | [7 empty] | uklidněná uhlíková ocel |  |  |  | ČSN EN 10253-2 typ A |  |  | dle technické
|  |  |  | DN15÷600 | [6 empty] | (Rt0,5>=245MPa) | [6 empty] | specifikace
| HR |  | Hrdlo trubkové / Welding on socket | [7 empty] | uklidněná uhlíková ocel |  |  |  | ČSN 132305.1 |  |  | dle technické
|  |  |  | DN15÷125 | [6 empty] | (Rt0,5>=245MPa) | [6 empty] | specifikace
Příruby / Flanges | PK |  | Příruba krková / Weld neck flange |  |  |  |  | (tl.krku dle trubek) |  |  | uklidněná uhlíková ocel |  |  |  | ČSN EN 1092-1/11 B1 |  |  | dle technické
|  |  |  | DN15-600, PN16 | [6 empty] | (Rt0,5>=245MPa) | [6 empty] | specifikace
| PZ |  | Příruba zaslepovací / Blind flange | [7 empty] | uklidněná uhlíková ocel |  |  |  | ČSN EN 1092-1/05 B1 |  |  | dle technické
|  |  |  | DN15-600, PN16 | [6 empty] | (Rt0,5>=245MPa) | [6 empty] | specifikace
4
3
2
1
0 |  | 12/2016 |  |  | Dok. pro provádění stavby |  |  |  | R. Pozler/P. Pěkný | [5 empty] | J. TURAZ |  | Projektová, inženýrská. dodavatelská a obchodní společnost Argentinská 320/34 170 00 Praha 7
Rev./ Rev. |  | Datum/ Date |  |  | Popis/ Description |  |  |  | Navrhl/ Made by |  |  | Přezkoušel/ Checked by |  |  | Schválil/ Approved by
Číslo dokumentu/ Document No. |  |  |  |  | 0755-PK-0161-101 | [6 empty] | Strana č./ Page No. |  |  |  | 1 | Stran celkem/ Of |  |  | 3

## CFX-2
[5 empty] | POTRUBNÍ TŘÍDA / PIPING CLASS | [9 empty] | CFX
[5 empty] | Jmenovitý tlak - PN Rating | 16 |  | Pracovní teplota Operating temp. (min-max) °C |  |  | -20 ÷ 100 |  | Úprava těsnících ploch přírub Flange facing |  | EN 1092-1 B1 (hrubá lišta / RF)
PZP ŠTRAMBERK |  |  |  |  | Přídavek na korozi (mm) Corr. Allow. | 2 |  | Material trubek/ tvarovek / přírub Pipe/Fit/Flange |  |  | L245NE |  | Drsnost těsnící plochy Smoothing |  | 3,2 - 12,5 mm
| Kód |  | Druh a rozsah používaných dílců | [5 empty] | Materiál |  |  | Norma / výkres |  |  | TDP / Atest
PS / Fl.joints | SS |  | Šroub svorníkový / Stud bolt | [5 empty] | 12050.6 pozink |  |  | ČSN 131520.1 |  |  | ČSN 131505.13
| MA |  | Matice vysoká / Nut | [5 empty] | 12040.6 pozink |  |  | ČSN 131530.1 |  |  | ČSN 131505.13
ČSN EN 10 204-3.1
| PD |  | Podložka vějířovitá / Washer M12 - M24 | [5 empty] | 11701 pozink |  |  | ČSN 021745.05 |  |  | ČSN 021005.53
| TK |  | Spirálově vinuté těsnění / Spiral wound | [5 empty] | expandovaný grafit / |  |  | EN 1514-2 |  |  | dle výrobce
|  |  |  | DN15-600, PN16 |  |  |  |  | AISI 304 / CS | [5 empty] | ČSN EN 10 204-3.1
Armatury / Valves | KO |  | Kohout kulový / Ball valve | [5 empty] | CS / SS-dle výrobce |  |  | K85 111-516 |  |  | dle technické
|  |  |  | DN40-150, PN16 |  |  |  |  | acc.to manufacturer |  |  | ČSN EN 1092-1 B1 |  |  | specifikace
| VU |  | Ventil uzavírací / Globe valve | [5 empty] | CS-dle výrobce |  |  | ČSN EN 558, řada 1 |  |  | ČSN 133060-4
|  |  | DN15÷100, PN16 | [5 empty] | CS-acc.to manufacturer |  |  | ČSN EN 1092-1 B1 |  |  | Dokumenty A,B,C
| FI |  | Filtr /Strainer | [5 empty] | CS-dle výrobce |  |  | ČSN EN 558, řada 1 |  |  | ČSN 133060-4
|  |  | DN15÷100, PN16 | [5 empty] | CS-acc.to manufacturer |  |  | ČSN EN 1092-1 B1 |  |  | Dokumenty A,B,C
| KU |  | Klapka uzavírací mezipř./ Butterfly valve WAF | [5 empty] | provedení dle media |  |  | ČSN EN 558-1, řada 20 |  |  | ČSN EN 133060-4
|  |  |  | DN50-350, PN16 |  |  |  |  | acc.to medium |  |  | - |  |  | Dokumenty A,B,C
| VZ |  | Ventil zpětný / Check valve | [5 empty] | uhlíková ocel-dle výrobce |  |  | ČSN EN 558-1, řada 1 |  |  | ČSN EN 133060-4
|  |  |  | DN15-40, PN40 |  |  |  |  | CS-acc.to manufacturer |  |  | ČSN EN 1092-1 B1 |  |  | Dokumenty A,B,C
| KZ |  | Klapka zpětná mezipř. / Check valve WAF | [5 empty] | nerez-dle výrobce |  |  | ČSN EN 558-1, řada 48 |  |  | ČSN EN 133060-4
|  |  |  | DN50-350, PN16 |  |  |  |  | SS-acc.to manufacturer |  |  | ČSN EN 1092-1 B1 |  |  | Dokumenty A,B,C
Ulož./Support | L6 |  | Podpěra kluzná / Sliding support |  |  |  | DN20-150 |  | tř. 11- volí výrobce CS-acc.to manufacturer |  |  | INT-ULOZ-5101 |  |  | manuál uložení Intecha
| L9 |  | Podpěra kluzná / Sliding support |  |  |  | DN200-600 |  |  |  |  | INT-ULOZ-5102
| L7 |  | Podpěra kluzná s vedením / Guide |  |  |  | DN20-150 |  |  |  |  | INT-ULOZ-5301
| L10 |  | Podpěra kluzná s vedením / Guide |  |  |  | DN200-600 |  |  |  |  | INT-ULOZ-5303
| P5 |  | Stojan kotevní / Anchor stand |  |  |  | DN65-100 |  |  |  |  | INT-ULOZ-5401
| P8 |  | Stojan kotevní / Anchor stand |  |  |  | DN125-500 |  |  |  |  | INT-ULOZ-5402
| P1 |  | Třmen / U bolt anchor |  |  |  | DN50-350 |  |  |  |  | INT-ULOZ-5201
| L2 |  | Třmen / U bolt guide |  |  |  | DN50-350 |  |  |  |  | INT-ULOZ-5202
| P3 |  | Třmen / U bolt anchor |  |  |  | DN65-600 |  |  |  |  | INT-ULOZ-5204
| Z1,2,3 |  | Objímky / Clamps |  |  |  | DN20-500 |  |  |  |  | INT-ULOZ-5001
| Z.. |  | Závěsy / Hangers |  |  |  | DN20-500 |  |  |  |  | INT-ULOZ-50..
4
3
2
1
0 |  | 12/2016 |  |  | Dok. pro provádění stavby |  | R. Pozler/P. Pěkný |  |  |  |  | J. TURAZ |  | Projektová, inženýrská. dodavatelská a obchodní společnost Argentinská 320/34 170 00 Praha 7
Rev./ Rev. |  | Datum/ Date |  |  | Popis/ Description |  | Navrhl/ Made by |  |  | Přezkoušel/ Checked by |  | Schválil/ Approved by
Číslo dokumentu/ Document No. |  |  |  |  | 0755-PK-0161-101 |  |  |  |  | Strana č./ Page No. |  |  | 2 | Stran celkem/ Of |  | 3

## CFX-3
|  |  |  | POTRUBNÍ TŘÍDA / PIPING CLASS | [16 empty] | CFX
|  |  |  | Jmenovitý tlak - PN Rating |  | 16 |  |  | Pracovní teplota Operating temp. (min-max) °C |  |  |  | -20 ÷ 100 |  |  |  | Úprava těsnících ploch přírub Flange facing |  |  |  | EN 1092-1 B1 (hrubá lišta / RF)
PZP ŠTRAMBERK |  |  |  | Přídavek na korozi (mm) Corr. Allow. |  | 2 |  |  | Material trubek/ tvarovek / přírub Pipe/Fit/Flange |  |  |  | L245NE |  |  |  | Drsnost těsnící plochy Smoothing |  |  |  | 3,2 - 12,5 mm
Pr. látky / Media
|  | Nejvyšší dovolená teplota (°C) | [5 empty] | -20 |  | 100
|  | Nejvyšší dovolený přetlak p max (Mpa) | [5 empty] | 1.6 |  | 1.6
Tabulka odboček / Branch connections
|  | Průběžná trubka - Run size (DN) |  |  | Odbočka - Branch size (DN)
[5 empty] | 15 | 20 | 25 | 40 | 50 | 65 | 80 | 100 | 125 | 150 | 200 | 250 | 300 | 350 | 400 | 450 | 500 | 600
|  |  | 15 |  | TEE
|  |  | 20 |  | TER | TEE
|  |  | 25 |  | TER | TER | TEE
|  |  | 40 |  | HR | TER | TER | TEE
|  |  | 50 |  | HR | HR | HR | TER | TEE
|  |  |  | 65 | HR | HR | HR | HR | TER | TEE
|  |  | 80 |  | HR | HR | HR | HR | TER | TER | TEE
|  |  | 100 |  | HR | HR | HR | HR | TER | TER | TER | TEE
|  |  | 125 |  | HR | HR | HR | HR | TER | TER | TER | TER | TEE
|  |  | 150 |  | HR | HR | HR | HR | HR | TER | TER | TER | TER | TEE
|  |  | 200 |  | HR | HR | HR | HR | HR | E | TER | TER | TER | TER | TEE
|  |  | 250 |  | HR | HR | HR | HR | HR | E | E | TER | TER | TER | TER | TEE
|  |  | 300 |  | HR | HR | HR | HR | HR | E | E | E | TER | TER | TER | TER | TEE
|  |  | 350 |  | HR | HR | HR | HR | HR | E | E | E | E | TER | TER | TER | TER | TEE
|  |  | 400 |  | HR | HR | HR | HR | HR | E | E | E | E | TER | TER | TER | TER | TER | TEE
|  |  | 450 |  | HR | HR | HR | HR | HR | E | E | E | E | E | TER | TER | TER | TER | TER | TEE
|  |  | 500 |  | HR | HR | HR | HR | HR | E | E | E | E | E | TER | TER | TER | TER | TER | TER | TEE
|  |  | 600 |  | HR | HR | HR | HR | HR | E | E | E | E | E | E | TER | TER | TER | TER | TER | TER | TEE
|  |  | HR - Hrdlo trubkové / Socket |  | TER TER TER E E E E E: TER - T-kus redukovaný / Reducing tee
|  |  | E - Odbočka redukovaná navařovaná / Pipe to pipe |  | TER TER TER E E E E E: TEE - T-kus / Equal tee
Pozn. / Notes
4
3
2
1
0 | 12/2016 |  |  | Dok. pro provádění stavby | HR HR HR HR HR HR HR HR: R. Pozler/P. Pěkný; TEE TEE TER TER TER TER TER TER: J. TURAZ; TEE TEE TEE TEE TEE TEE TER TER: Projektová, inženýrská. dodavatelská a obchodní společnost Argentinská 320/34 170 00 Praha 7
Rev./ Rev. | Datum/ Date |  |  | Popis/ Description | HR HR HR HR HR HR HR HR: Navrhl/ Made by; TER TER E E E E E E: Přezkoušel/ Checked by; TEE TEE TER TER TER TER TER TER: Schválil/ Approved by
Číslo dokumentu/ Document No. |  |  |  | 0755-PK-0161-101 | TER TER E E E E E E: Strana č./ Page No.; TEE TEE TEE TER TER TER TER TER: 3; TEE TEE TEE TEE TEE TEE TER TER: Stran celkem/ Of | 3